## 轴线位置检测
云 启 勘 测 设 计 有 限 公 司 轴线位置检测报告
委托单位： | 广州申晋技术开发有限公司 |  |  |  |  | 检测单位： (检验检测专用章)
工程名称： | 广州市越秀区豪贤路138号局部安全性鉴定
检测依据： | GB 50204-2015、GB/T 50784-2013、GB/T 50344-2019及设计要求
检测日期： | 2024 年 4 月 3 日 |  |  |  | 报告日期： | 2024 年 4月 19 日
报告编号： | YQKC-2023-JCZX-042
样品编号 | 构件 名称 | 检测部位 | 设计值 (mm) | 实测值(mm) |  |  |  | 允许偏差 (mm)
|  |  |  | 1 | 2 | 3 | 平均值
1 | 一层 | 1~2×C | / | 2901 | 2902 | 2903 | 2902 | ﹢10，-5
2 | 一层 | 2~3×E | / | 3301 | 3302 | 3303 | 3302 | ﹢10，-5
3 | 一层 | 1×C~E | / | 5001 | 5002 | 5003 | 5002 | ﹢10，-5
4 | 二层 | 1×A~C | / | 5199 | 5200 | 5201 | 5200 | ﹢10，-5
5 | 二层 | 3~4×C | / | 3249 | 3250 | 3251 | 3250 | ﹢10，-5
6 | 二层 | 3×C~E | / | 5001 | 5002 | 5003 | 5002 | ﹢10，-5
7 | 三层 | 5~6×E | / | 2702 | 2703 | 2704 | 2703 | ﹢10，-5
8 | 三层 | 6~7×E | / | 3299 | 3300 | 3301 | 3300 | ﹢10，-5
9 | 三层 | 7~8×C | / | 3252 | 3254 | 3256 | 3254 | ﹢10，-5
10 | 四层 | 8~9×C | / | 3603 | 3600 | 3606 | 3603 | ﹢10，-5
11 | 四层 | 10~11×A | / | 2151 | 2153 | 2155 | 2153 | ﹢10，-5
12 | 四层 | 12~13×A | / | 5001 | 5002 | 5003 | 5002 | ﹢10，-5
13 | 五层 | 13×A~C | / | 5202 | 5204 | 5206 | 5204 | ﹢10，-5
14 | 五层 | 13×C~E | / | 5001 | 5002 | 5003 | 5002 | ﹢10，-5
15 | 五层 | 12×E~F | / | 2401 | 2402 | 2403 | 2402 | ﹢10，-5
备注 | /
检测结果 | 检测结果符合设计要求
注：1、未经本公司书面批准，不得复制（全文复制除外）检测报告。 2、本公司地址：广州市黄埔区斗塘路8号综合楼505-2。电话：（020）82452684 3、报告无资质认定标志CMA以及无检验检测专用章无效。
编写： |  |  | 审核： |  |  |  | 签发：
第 1 页 共 2页
云 启 勘 测 设 计 有 限 公 司 轴线位置检测报告
委托单位： | 广州申晋技术开发有限公司 |  |  |  |  | 检测单位： (检验检测专用章)
工程名称： | 广州市越秀区豪贤路138号局部安全性鉴定
检测依据： | GB 50204-2015、GB/T 50784-2013、GB/T 50344-2019及设计要求
检测日期： | 2024 年 4月 3 日 |  |  |  | 报告日期： | 2024 年 4月 19 日
报告编号： | YQKC-2023-JCZX-042
样品编号 | 构件 名称 | 检测部位 | 设计值 (mm) | 实测值(mm) |  |  |  | 允许偏差 (mm)
|  |  |  | 1 | 2 | 3 | 平均值
16 | 六层 | 10×F~G | / | 3652 | 3654 | 3656 | 3654 | ﹢10，-5
17 | 六层 | 11×J~H | / | 3398 | 3399 | 3400 | 3399 | ﹢10，-5
18 | 六层 | 12×M~N | / | 3402 | 3403 | 3404 | 3403 | ﹢10，-5
19 | 七层 | 11×L~M | / | 3403 | 3404 | 3405 | 3404 | ﹢10，-5
20 | 七层 | 12~13×E | / | 5004 | 5005 | 5006 | 5005 | ﹢10，-5
21 | 七层 | 10~12×F | / | 4601 | 4602 | 4603 | 4602 | ﹢10，-5
22 | 八层 | 11×G~H | / | 3403 | 3404 | 3405 | 3404 | ﹢10，-5
23 | 八层 | 8~9×A | / | 3602 | 3603 | 3604 | 3603 | ﹢10，-5
24 | 八层 | 12~13×C | / | 4998 | 4999 | 5000 | 4999 | ﹢10，-5
25 | 九层 | 12~13×G | / | 5001 | 5002 | 5003 | 5002 | ﹢10，-5
26 | 九层 | 11~13×H | / | 7451 | 7452 | 7453 | 7452 | ﹢10，-5
27 | 九层 | 11~13×L | / | 7453 | 7454 | 7455 | 7454 | ﹢10，-5
以下空白
备注 | /
检测结果 | 检测结果符合设计要求
注：1、未经本公司书面批准，不得复制（全文复制除外）检测报告。 2、本公司地址：广州市黄埔区斗塘路8号综合楼505-2。电话：（020）82452684 3、报告无资质认定标志CMA以及无检验检测专用章无效。
编写： |  |  | 审核： |  |  |  | 签发：
第 2 页 共 2页

## 层高
云 启 勘 测 设 计 有 限 公 司 层高检测报告
委托单位： | 广州申晋技术开发有限公司 |  |  | 检测单位： | (检验检测专用章)
工程名称： | 广州市越秀区豪贤路138号局部安全性鉴定
检测依据： | GB 50204-2015、GB/T 50784-2013、GB/T 50344-2019及设计要求
检测日期： | 2024 年 4 月 3 日 |  |  | 报告日期： | 2024 年 4 月 19 日
报告编号： | YQKC-2023-JCCG-044
样品编号 | 构件名称 | 检测部位 | 实测值 (mm) | 设计值 (mm) | 实际偏差 (mm) | 允许偏差 (mm)
1 | 一层 | 1~2×A~C | 3451 | / | / | ﹢10，-5
2 | 一层 | 1~2×C~E | 3454 | / | / | ﹢10，-5
3 | 一层 | 3~4×A~C | 3452 | / | / | ﹢10，-5
4 | 二层 | 4~5×C~E | 3006 | / | / | ﹢10，-5
5 | 二层 | 3~4×A~C | 3003 | / | / | ﹢10，-5
6 | 二层 | 2~3×C~E | 3002 | / | / | ﹢10，-5
7 | 三层 | 7~8×C~E | 2951 | / | / | ﹢10，-5
8 | 三层 | 6~7×C~E | 2956 | / | / | ﹢10，-5
9 | 三层 | 5~6×C~E | 2953 | / | / | ﹢10，-5
10 | 四层 | 8~9×A~C | 2853 | / | / | ﹢10，-5
11 | 四层 | 6~7×A~C | 2851 | / | / | ﹢10，-5
12 | 四层 | 8~9×C~E | 2855 | / | / | ﹢10，-5
13 | 五层 | 10~12×A~C | 3001 | / | / | ﹢10，-5
14 | 五层 | 12~13×C~E | 3005 | / | / | ﹢10，-5
15 | 五层 | 12~13×E~F | 3003 | / | / | ﹢10，-5
备注 | /
检测结果 | 检测结果符合设计要求
注：1、未经本公司书面批准，不得复制（全文复制除外）检测报告。 2、本公司地址：广州市黄埔区斗塘路8号综合楼505-2。电话：（020）82452684 3、报告无资质认定标志CMA以及无检验检测专用章无效。
编写： |  |  | 审核： |  | 签发：
第 1 页 共1 页
云 启 勘 测 设 计 有 限 公 司 层高检测报告
委托单位： | 广州申晋技术开发有限公司 |  |  | 检测单位： | (检验检测专用章)
工程名称： | 广州市越秀区豪贤路138号局部安全性鉴定
检测依据： | GB 50204-2015、GB/T 50784-2013、GB/T 50344-2019及设计要求
检测日期： | 2024 年 4 月 3 日 |  |  | 报告日期： | 2024 年 4 月 19 日
报告编号： | YQKC-2023-JCCG-044
样品编号 | 构件名称 | 检测部位 | 实测值 (mm) | 设计值 (mm) | 实际偏差 (mm) | 允许偏差 (mm)
16 | 六层 | 10~12×E~F | 3001 | / | / | ﹢10，-5
17 | 六层 | 12~13×F~G | 3002 | / | / | ﹢10，-5
18 | 六层 | 11~13×J~H | 3006 | / | / | ﹢10，-5
19 | 七层 | 3~4×C~E | 3004 | / | / | ﹢10，-5
20 | 七层 | 4~5×A~C | 3002 | / | / | ﹢10，-5
21 | 七层 | 7~8×A~C | 3001 | / | / | ﹢10，-5
22 | 八层 | 12~13×A~C | 3003 | / | / | ﹢10，-5
23 | 八层 | 10~12×C~E | 3006 | / | / | ﹢10，-5
24 | 八层 | 12~13×F~G | 3004 | / | / | ﹢10，-5
25 | 九层 | 4~5×A~C | 3303 | / | / | ﹢10，-5
26 | 九层 | 8~9×C~E | 3301 | / | / | ﹢10，-5
27 | 九层 | 5~6×C~E | 3305 | / | / | ﹢10，-5
以下空白
备注 | /
检测结果 | 检测结果符合设计要求
注：1、未经本公司书面批准，不得复制（全文复制除外）检测报告。 2、本公司地址：广州市黄埔区斗塘路8号综合楼505-2。电话：（020）82452684 3、报告无资质认定标志CMA以及无检验检测专用章无效。
编写： |  |  | 审核： |  | 签发：
第 2 页 共2 页

## 构件尺寸
云 启 勘 测 设 计 有 限 公 司 构件截面尺寸检测报告
委托单位： | 广州申晋技术开发有限公司 |  |  | 检测单位： | (检验检测专用章)
工程名称： | 广州市越秀区豪贤路138号局部安全性鉴定
检测依据： | GB 50204-2015、GB/T 50784-2013、GB/T 50344-2019及设计要求
检测日期： | 2024 年 4 月 3 日 |  |  | 报告日期： | 2024 年 4 月 19 日
报告编号： | YQKC-2023-JCCCPZ051
样品编号 | 构件名称 | 检测部位 | 实测值 (mm) | 设计值 (mm) | 实际偏差 (mm) | 允许偏差 (mm)
1 | 二层柱 | 13×M | 405×605 | / | / | ﹢10，-5
2 | 二层柱 | 13×J | 402×603 | / | / | ﹢10，-5
3 | 二层柱 | 11×L | 401×605 | / | / | ﹢10，-5
4 | 二层柱 | 10×E | 405×602 | / | / | ﹢10，-5
5 | 二层柱 | 13×E | 402×604 | / | / | ﹢10，-5
6 | 二层柱 | 12×F | 401×605 | / | / | ﹢10，-5
7 | 二层柱 | 3×C | 405×602 | / | / | ﹢10，-5
8 | 二层柱 | 2×C | 403×604 | / | / | ﹢10，-5
9 | 二层柱 | 2×E | 403×605 | / | / | ﹢10，-5
10 | 三层柱 | 7×C | 401×604 | / | / | ﹢10，-5
11 | 三层柱 | 8×E | 401×605 | / | / | ﹢10，-5
12 | 三层柱 | 4×C | 405×602 | / | / | ﹢10，-5
13 | 五层柱 | 13×N | 402×549 | / | / | ﹢10，-5
14 | 五层柱 | 13×M | 401×548 | / | / | ﹢10，-5
15 | 五层柱 | 11×M | 405×546 | / | / | ﹢10，-5
备注 | /
检测结果 | 检测结果符合设计要求
注：1、未经本公司书面批准，不得复制（全文复制除外）检测报告。 2、本公司地址：广州市黄埔区斗塘路8号综合楼505-2。电话：（020）82452684 3、报告无资质认定标志CMA以及无检验检测专用章无效。
编写： |  |  | 审核： |  | 签发：
第1 页 共5 页
云 启 勘 测 设 计 有 限 公 司 构件截面尺寸检测报告
委托单位： | 广州申晋技术开发有限公司 |  |  | 检测单位： | (检验检测专用章)
工程名称： | 广州市越秀区豪贤路138号局部安全性鉴定
检测依据： | GB 50204-2015、GB/T 50784-2013、GB/T 50344-2019及设计要求
检测日期： | 2024 年 4月 3 日 |  |  | 报告日期： | 2024 年 4 月 19 日
报告编号： | YQKC-2023-JCCCPZ051
样品编号 | 构件名称 | 检测部位 | 实测值 (mm) | 设计值 (mm) | 实际偏差 (mm) | 允许偏差 (mm)
16 | 五层柱 | 12×G | 405×551 | / | / | ﹢10，-5
17 | 五层柱 | 13×H | 402×553 | / | / | ﹢10，-5
18 | 五层柱 | 13×C | 401×554 | / | / | ﹢10，-5
19 | 五层柱 | 3×E | 405×556 | / | / | ﹢10，-5
20 | 五层柱 | 3×C | 402×552 | / | / | ﹢10，-5
21 | 五层柱 | 2×C | 401×554 | / | / | ﹢10，-5
22 | 六层柱 | 12×F | 405×551 | / | / | ﹢10，-5
23 | 六层柱 | 10×F | 402×553 | / | / | ﹢10，-5
24 | 六层柱 | 11×H | 401×554 | / | / | ﹢10，-5
25 | 六层柱 | 6×C | 405×556 | / | / | ﹢10，-5
26 | 六层柱 | 7×C | 402×553 | / | / | ﹢10，-5
27 | 六层柱 | 7×E | 402×552 | / | / | ﹢10，-5
28 | 八层柱 | 3×C | 405×551 | / | / | ﹢10，-5
29 | 八层柱 | 2×E | 401×548 | / | / | ﹢10，-5
30 | 八层柱 | 4×A | 405×546 | / | / | ﹢10，-5
备注 | /
检测结果 | 检测结果符合设计要求
注：1、未经本公司书面批准，不得复制（全文复制除外）检测报告。 2、本公司地址：广州市黄埔区斗塘路8号综合楼505-2。电话：（020）82452684 3、报告无资质认定标志CMA以及无检验检测专用章无效。
编写： |  |  | 审核： |  | 签发：
第2页 共5 页
云 启 勘 测 设 计 有 限 公 司 构件截面尺寸检测报告
委托单位： | 广州申晋技术开发有限公司 |  |  | 检测单位： | (检验检测专用章)
工程名称： | 广州市越秀区豪贤路138号局部安全性鉴定
检测依据： | GB 50204-2015、GB/T 50784-2013、GB/T 50344-2019及设计要求
检测日期： | 2024 年 4 月 3 日 |  |  | 报告日期： | 2024 年 4 月 19 日
报告编号： | YQKC-2023-JCCCPZ051
样品编号 | 构件名称 | 检测部位 | 实测值 (mm) | 设计值 (mm) | 实际偏差 (mm) | 允许偏差 (mm)
31 | 九层柱 | 13×J | 405×551 | / | / | ﹢10，-5
32 | 九层柱 | 11×K | 402×553 | / | / | ﹢10，-5
33 | 九层柱 | 11×H | 401×554 | / | / | ﹢10，-5
34 | 九层柱 | 6×E | 405×556 | / | / | ﹢10，-5
35 | 九层柱 | 5×E | 402×553 | / | / | ﹢10，-5
36 | 九层柱 | 5×C | 406×547 | / | / | ﹢10，-5
37 | 三层梁 | 11~13×L | 201×502 | / | / | ﹢10，-5
38 | 三层梁 | 11~13×M | 203×503 | / | / | ﹢10，-5
39 | 三层梁 | 10~12×E | 203×505 | / | / | ﹢10，-5
40 | 三层梁 | 10~12×F | 201×549 | / | / | ﹢10，-5
41 | 三层梁 | 4×A~C | 201×502 | / | / | ﹢10，-5
42 | 三层梁 | 3~4×C | 203×503 | / | / | ﹢10，-5
43 | 四层梁 | 8×C~E | 203×505 | / | / | ﹢10，-5
44 | 四层梁 | 5×A~C | 205×506 | / | / | ﹢10，-5
45 | 六层梁 | 11~13×M | 201×501 | / | / | ﹢10，-5
备注 | /
检测结果 | 检测结果符合设计要求
注：1、未经本公司书面批准，不得复制（全文复制除外）检测报告。 2、本公司地址：广州市黄埔区斗塘路8号综合楼505-2。电话：（020）82452684 3、报告无资质认定标志CMA以及无检验检测专用章无效。
编写： |  |  | 审核： |  | 签发：
第3页 共5页
云 启 勘 测 设 计 有 限 公 司 构件截面尺寸检测报告
委托单位： | 广州申晋技术开发有限公司 |  |  | 检测单位： | (检验检测专用章)
工程名称： | 广州市越秀区豪贤路138号局部安全性鉴定
检测依据： | GB 50204-2015、GB/T 50784-2013、GB/T 50344-2019及设计要求
检测日期： | 2024 年 4 月 3 日 |  |  | 报告日期： | 2024 年 4 月 19 日
报告编号： | YQKC-2023-JCCCPZ051
样品编号 | 构件名称 | 检测部位 | 实测值 (mm) | 设计值 (mm) | 实际偏差 (mm) | 允许偏差 (mm)
46 | 六层梁 | 11~13×L | 201×502 | / | / | ﹢10，-5
47 | 六层梁 | 13×A~C | 203×503 | / | / | ﹢10，-5
48 | 六层梁 | 12~13×B | 203×505 | / | / | ﹢10，-5
49 | 六层梁 | 2×C~E | 205×506 | / | / | ﹢10，-5
50 | 六层梁 | 3×C~E | 202×504 | / | / | ﹢10，-5
51 | 七层梁 | 12~13×E | 201×505 | / | / | ﹢10，-5
52 | 七层梁 | 10~12×G | 205×502 | / | / | ﹢10，-5
53 | 七层梁 | 6~7×C | 203×504 | / | / | ﹢10，-5
54 | 七层梁 | 5×A~C | 203×505 | / | / | ﹢10，-5
55 | 九层梁 | 2×C~E | 201×504 | / | / | ﹢10，-5
56 | 九层梁 | 3×C~E | 203×503 | / | / | ﹢10，-5
57 | 屋面梁 | 11~13×L | 203×505 | / | / | ﹢10，-5
58 | 屋面梁 | 11~13×K | 205×506 | / | / | ﹢10，-5
59 | 屋面梁 | 7×C~E | 202×504 | / | / | ﹢10，-5
60 | 屋面梁 | 8×C~E | 201×505 | / | / | ﹢10，-5
备注 | /
检测结果 | 检测结果符合设计要求
注：1、未经本公司书面批准，不得复制（全文复制除外）检测报告。 2、本公司地址：广州市黄埔区斗塘路8号综合楼505-2。电话：（020）82452684 3、报告无资质认定标志CMA以及无检验检测专用章无效。
编写： |  |  | 审核： |  | 签发：
第4页 共5 页
云 启 勘 测 设 计 有 限 公 司 构件截面尺寸检测报告
委托单位： | 广州申晋技术开发有限公司 |  |  | 检测单位： | (检验检测专用章)
工程名称： | 广州市越秀区豪贤路138号局部安全性鉴定
检测依据： | GB 50204-2015、GB/T 50784-2013、GB/T 50344-2019及设计要求
检测日期： | 2024 年 4 月 3 日 |  |  | 报告日期： | 2024 年 4 月 19 日
报告编号： | YQKC-2023-JCCCPZ051
样品编号 | 构件名称 | 检测部位 | 实测值 (mm) | 设计值 (mm) | 实际偏差 (mm) | 允许偏差 (mm)
61 | 二层板 | 12~13×M~N | 102 | / | / | ﹢10，-5
62 | 二层板 | 12~13×F~G | 104 | / | / | ﹢10，-5
63 | 二层板 | 2~3×A~C | 101 | / | / | ﹢10，-5
64 | 三层板 | 6~7×A~C | 105 | / | / | ﹢10，-5
65 | 三层板 | 2~3×A~C | 103 | / | / | ﹢10，-5
66 | 五层板 | 11~13×M~N | 102 | / | / | ﹢10，-5
67 | 五层板 | 12~13×C~E | 101 | / | / | ﹢10，-5
68 | 六层板 | 12~13×F~G | 99 | / | / | ﹢10，-5
69 | 六层板 | 6~7×A~C | 98 | / | / | ﹢10，-5
70 | 九层板 | 11~13×M~N | 95 | / | / | ﹢10，-5
71 | 九层板 | 2~3×A~C | 105 | / | / | ﹢10，-5
72 | 九层板 | 6~7×A~C | 96 | / | / | ﹢10，-5
以下空白
备注 | /
检测结果 | 检测结果符合设计要求
注：1、未经本公司书面批准，不得复制（全文复制除外）检测报告。 2、本公司地址：广州市黄埔区斗塘路8号综合楼505-2。电话：（020）82452684 3、报告无资质认定标志CMA以及无检验检测专用章无效。
编写： |  |  | 审核： |  | 签发：
第5页 共5 页

## 梁配筋
云 启 勘 测 设 计 有 限 公 司 结构（梁）钢筋配置检测报告
工程名称： | 广州市越秀区豪贤路138号局部安全性鉴定
委托单位： | 广州申晋技术开发有限公司 |  |  |  | 检测单位：（检验检测专用章）
检测依据： | GB 50204-2015，JGJ/T 152-2019及设计要求 |  |  |  | 检测日期： 2024/4/3
报告编号： | YQKC-2023-JCCCPZ051 |  |  |  | 报告日期： 2024/4/19
样品编号 | 检测工程 部位 | 钢筋 类型 | 纵筋配置 |  | 箍筋配置
|  |  | 设计值 | 检测值 | 设计值 | 检测值
1 | 三层梁 |  | / | 2A25 | / | A8@102/201
2 | 三层梁 |  | / | 2A25 | / | A8@106/204
3 | 三层梁 |  | / | 2A25 | / | A8@103/202
4 | 三层梁 |  | / | 2A25 | / | A8@101/201
5 | 三层梁 |  | / | 2A25 | / | A8@106/204
6 | 三层梁 |  | / | 2A25 | / | A8@105/206
7 | 四层梁 |  | / | 2A25 | / | A8@102/203
8 | 四层梁 |  | / | 2A25 | / | A8@103/201
9 | 六层梁 |  | / | 2A25 | / | A8@105/204
10 | 六层梁 |  | / | 2A25 | / | A8@103/204
备注 | 1．检测结果中钢筋间距数据标“▲ ”表示检测值与设计值偏差大于±10mm； 2．表中“/”表示未检测项目，箍筋间距的检测结果为箍筋间距的平均值，单位为mm。
注：1、未经本公司书面批准，不得复制（全文复制除外）检测报告。 2、本公司地址：广州市黄埔区斗塘路8号综合楼505-2。电话：（020）82452684 3、报告无资质认定标志CMA以及无检验检测专用章无效。
编写： |  |  | 审核： |  | 签发：
第 1 页 共 3 页
云 启 勘 测 设 计 有 限 公 司 结构（梁）钢筋配置检测报告
工程名称： | 广州市越秀区豪贤路138号局部安全性鉴定
委托单位： | 广州申晋技术开发有限公司 |  |  |  | 检测单位：（检验检测专用章）
检测依据： | GB 50204-2015，JGJ/T 152-2019及设计要求 |  |  |  | 检测日期： 2024/4/3
报告编号： | YQKC-2023-JCCCPZ051 |  |  |  | 报告日期： 2024/4/19
样品编号 | 检测工程 部位 | 钢筋 类型 | 纵筋配置 |  | 箍筋配置
|  |  | 设计值 | 检测值 | 设计值 | 检测值
11 | 六层梁 |  | / | 2A25 | / | A8@106/201
12 | 六层梁 |  | / | 2A25 | / | A8@102/205
13 | 七层梁 |  | / | 2A25 | / | A8@101/202
14 | 七层梁 |  | / | 2A25 | / | A8@106/205
15 | 七层梁 |  | / | 2A25 | / | A8@105/202
16 | 七层梁 |  | / | 2A25 | / | A8@103/203
17 | 九层梁 |  | / | 2A25 | / | A8@106/207
18 | 九层梁 |  | / | 2A25 | / | A8@101/203
19 | 屋面梁 |  | / | 2A22 | / | A8@102/204
20 | 屋面梁 |  | / | 2A22 | / | A8@101/202
备注 | 1．检测结果中钢筋间距数据标“▲ ”表示检测值与设计值偏差大于±10mm； 2．表中“/”表示未检测项目，箍筋间距的检测结果为箍筋间距的平均值，单位为mm。
注：1、未经本公司书面批准，不得复制（全文复制除外）检测报告。 2、本公司地址：广州市黄埔区斗塘路8号综合楼505-2。电话：（020）82452684 3、报告无资质认定标志CMA以及无检验检测专用章无效。
编写： |  |  | 审核： |  | 签发：
第 2 页 共 3 页
云 启 勘 测 设 计 有 限 公 司 结构（梁）钢筋配置检测报告
工程名称： | 广州市越秀区豪贤路138号局部安全性鉴定
委托单位： | 广州申晋技术开发有限公司 |  |  |  | 检测单位：（检验检测专用章）
检测依据： | GB 50204-2015，JGJ/T 152-2019及设计要求 |  |  |  | 检测日期： 2024/4/3
报告编号： | YQKC-2023-JCCCPZ051 |  |  |  | 报告日期： 2024/4/19
样品编号 | 检测工程 部位 | 钢筋 类型 | 纵筋配置 |  | 箍筋配置
|  |  | 设计值 | 检测值 | 设计值 | 检测值
21 | 屋面梁 |  | / | 2A22 | / | A8@107/201
22 | 屋面梁 |  | / | 2A22 | / | A8@103/201
23 | 以下空白
24
25
26
27
28
29
30
备注 | 1．检测结果中钢筋间距数据标“▲ ”表示检测值与设计值偏差大于±10mm； 2．表中“/”表示未检测项目，箍筋间距的检测结果为箍筋间距的平均值，单位为mm。
注：1、未经本公司书面批准，不得复制（全文复制除外）检测报告。 2、本公司地址：广州市黄埔区斗塘路8号综合楼505-2。电话：（020）82452684 3、报告无资质认定标志CMA以及无检验检测专用章无效。
编写： |  |  | 审核： |  | 签发：
第 3 页 共 3 页

## 柱配筋
云 启 勘 测 设 计 有 限 公 司 结构（柱）钢筋配置检测报告
工程名称： | 广州市越秀区豪贤路138号局部安全性鉴定
委托单位： | 广州申晋技术开发有限公司 |  |  |  | 检测单位：（检验检测专用章）
检测依据： | GB 50204-2015，JGJ/T 152-2019及设计要求 |  |  |  | 检测日期： 2024/4/3
报告编号： | YQKC-2023-JCCCPZ051 |  |  |  | 报告日期： 2024/4/19
样品编号 | 检测工程 部位 | 钢筋 类型 | 纵筋配置 |  | 箍筋配置
|  |  | 设计值 | 检测值 | 设计值 | 检测值
1 | 二层柱13×M |  | / | B：1A14+2A25 H：2A25 | / | A8@101/202
2 | 二层柱13×J |  | / | B：1A14+2A25 H：2A25 | / | A8@102/202
3 | 二层柱11×L |  | / | B：1A14+2A25 H：2A25 | / | A8@101/203
4 | 二层柱10×E |  | / | B：1A14+2A25 H：2A25 | / | A8@102/203
5 | 二层柱13×E |  | / | B：1A14+2A25 H：2A25 | / | A8@101/204
6 | 二层柱12×F |  | / | B：1A14+2A25 H：2A25 | / | A8@102/204
7 | 二层柱3×C |  | / | B：1A14+2A25 H：2A25 | / | A8@101/205
8 | 二层柱2×C |  | / | B：1A14+2A25 H：2A25 | / | A8@102/205
9 | 二层柱2×E |  | / | B：1A14+2A25 H：2A25 | / | A8@101/206
10 | 三层柱7×C |  | / | B：1A14+2A25 H：2A25 | / | A8@102/201
备注 | 1．检测结果中钢筋间距数据标“▲ ”表示检测值与设计值偏差大于±10mm； 2．表中“/”表示未检测项目，箍筋间距的检测结果为箍筋间距的平均值，单位为mm。
注：1、未经本公司书面批准，不得复制（全文复制除外）检测报告。 2、本公司地址：广州市黄埔区斗塘路8号综合楼505-2。电话：（020）82452684 3、报告无资质认定标志CMA以及无检验检测专用章无效。
编写： |  |  | 审核： |  | 签发：
第 1 页 共 4 页
云 启 勘 测 设 计 有 限 公 司 结构（柱）钢筋配置检测报告
工程名称： | 广州市越秀区豪贤路138号局部安全性鉴定
委托单位： | 广州申晋技术开发有限公司 |  |  |  | 检测单位：（检验检测专用章）
检测依据： | GB 50204-2015，JGJ/T 152-2019及设计要求 |  |  |  | 检测日期： 2024/4/3
报告编号： | YQKC-2023-JCCCPZ051 |  |  |  | 报告日期： 2024/4/19
样品编号 | 检测工程 部位 | 钢筋 类型 | 纵筋配置 |  | 箍筋配置
|  |  | 设计值 | 检测值 | 设计值 | 检测值
11 | 三层柱8×E |  | / | B：1A14+2A25 H：2A25 | / | A8@103/201
12 | 三层柱4×C |  | / | B：1A14+2A25 H：2A25 | / | A8@102/201
13 | 五层柱13×N |  | / | B：1A14+2A25 H：2A25 | / | A8@103/202
14 | 五层柱13×M |  | / | B：1A14+2A25 H：2A25 | / | A8@102/202
15 | 五层柱11×M |  | / | B：1A14+2A25 H：2A25 | / | A8@103/203
16 | 五层柱12×G |  | / | B：1A14+2A25 H：2A25 | / | A8@102/203
17 | 五层柱13×H |  | / | B：1A14+2A25 H：2A25 | / | A8@103/204
18 | 五层柱113×C |  | / | B：1A14+2A25 H：2A25 | / | A8@102/204
19 | 五层柱3×E |  | / | B：1A14+2A25 H：2A25 | / | A8@103/205
20 | 五层柱3×C |  | / | B：1A14+2A25 H：2A25 | / | A8@102/205
备注 | 1．检测结果中钢筋间距数据标“▲ ”表示检测值与设计值偏差大于±10mm； 2．表中“/”表示未检测项目，箍筋间距的检测结果为箍筋间距的平均值，单位为mm。
注：1、未经本公司书面批准，不得复制（全文复制除外）检测报告。 2、本公司地址：广州市黄埔区斗塘路8号综合楼505-2。电话：（020）82452684 3、报告无资质认定标志CMA以及无检验检测专用章无效。
编写： |  |  | 审核： |  | 签发：
第 2 页 共 4 页
云 启 勘 测 设 计 有 限 公 司 结构（柱）钢筋配置检测报告
工程名称： | 广州市越秀区豪贤路138号局部安全性鉴定
委托单位： | 广州申晋技术开发有限公司 |  |  |  | 检测单位：（检验检测专用章）
检测依据： | GB 50204-2015，JGJ/T 152-2019及设计要求 |  |  |  | 检测日期： 2024/4/3
报告编号： | YQKC-2023-JCCCPZ051 |  |  |  | 报告日期： 2024/4/19
样品编号 | 检测工程 部位 | 钢筋 类型 | 纵筋配置 |  | 箍筋配置
|  |  | 设计值 | 检测值 | 设计值 | 检测值
21 | 五层柱2×C |  | / | B：1A14+2A25 H：2A25 | / | A8@103/203
22 | 六层柱12×F |  | / | B：1A14+2A25 H：2A25 | / | A8@103/203
23 | 六层柱10×F |  | / | B：1A14+2A25 H：2A25 | / | A8@102/203
24 | 六层柱11×H |  | / | B：1A14+2A25 H：2A25 | / | A8@103/204
25 | 六层柱6×C |  | / | B：1A14+2A25 H：2A25 | / | A8@102/204
26 | 六层柱7×C |  | / | B：1A14+2A25 H：2A25 | / | A8@103/205
27 | 六层柱7×E |  | / | B：1A14+2A25 H：2A25 | / | A8@102/205
28 | 八层柱3×C |  | / | B：1A14+2A25 H：2A25 | / | A6.5@101/201
29 | 八层柱2×E |  | / | B：1A14+2A25 H：2A25 | / | A6.5@102/203
30 | 八层柱4×A |  | / | B：1A14+2A25 H：2A25 | / | A6.5@103/201
备注 | 1．检测结果中钢筋间距数据标“▲ ”表示检测值与设计值偏差大于±10mm； 2．表中“/”表示未检测项目，箍筋间距的检测结果为箍筋间距的平均值，单位为mm。
注：1、未经本公司书面批准，不得复制（全文复制除外）检测报告。 2、本公司地址：广州市黄埔区斗塘路8号综合楼505-2。电话：（020）82452684 3、报告无资质认定标志CMA以及无检验检测专用章无效。
编写： |  |  | 审核： |  | 签发：
第 3 页 共 4 页
云 启 勘 测 设 计 有 限 公 司 结构（柱）钢筋配置检测报告
工程名称： | 广州市越秀区豪贤路138号局部安全性鉴定
委托单位： | 广州申晋技术开发有限公司 |  |  |  | 检测单位：（检验检测专用章）
检测依据： | GB 50204-2015，JGJ/T 152-2019及设计要求 |  |  |  | 检测日期： 2024/4/3
报告编号： | YQKC-2023-JCCCPZ051 |  |  |  | 报告日期： 2024/4/19
样品编号 | 检测工程 部位 | 钢筋 类型 | 纵筋配置 |  | 箍筋配置
|  |  | 设计值 | 检测值 | 设计值 | 检测值
31 | 九层柱13×J |  | / | B：1A14+2A25 H：2A25 | / | A8@103/202
32 | 九层柱11×K |  | / | B：1A14+2A25 H：2A25 | / | A8@105/201
33 | 九层柱11×H |  | / | B：1A14+2A25 H：2A25 | / | A8@103/202
34 | 九层柱6×E |  | / | B：1A14+2A25 H：2A25 | / | A8@104/201
35 | 九层柱5×E |  | / | B：1A14+2A25 H：2A25 | / | A8@102/201
36 | 九层柱5×C |  | / | B：1A14+2A25 H：2A25 | / | A8@103/203
以下空白
备注 | 1．检测结果中钢筋间距数据标“▲ ”表示检测值与设计值偏差大于±10mm； 2．表中“/”表示未检测项目，箍筋间距的检测结果为箍筋间距的平均值，单位为mm。
注：1、未经本公司书面批准，不得复制（全文复制除外）检测报告。 2、本公司地址：广州市黄埔区斗塘路8号综合楼505-2。电话：（020）82452684 3、报告无资质认定标志CMA以及无检验检测专用章无效。
编写： |  |  | 审核： |  | 签发：
第 4 页 共 4 页

## 板配筋
云 启 勘 测 设 计 有 限 公 司 结构（梁）钢筋配置检测报告
工程名称： | 广州市越秀区豪贤路138号局部安全性鉴定
委托单位： | 广州申晋技术开发有限公司 |  |  |  | 检测单位：（检验检测专用章）
检测依据： | GB 50204-2015，JGJ/T 152-2019及设计要求 |  |  |  | 检测日期： 2024/4/3
报告编号： | YQKC-2023-JCCCPZ051 |  |  |  | 报告日期： 2024/4/19
样品编号 | 检测工程 部位 | 钢筋 类型 | 平行数字轴纵筋配置 |  | 平行字母轴钢筋配置
|  |  | 设计值 | 检测值 | 设计值 | 检测值
1 | 二层板12~13×M~N |  | / | A6@151 | / | A6@152
2 | 二层板12~13×F~G |  | / | A6@152 | / | A6@153
3 | 二层板2~3×A~C |  | / | A6@151 | / | A6@151
4 | 三层板6~7×A~C |  | / | A6@153 | / | A6@152
5 | 三层板2~3×A~C |  | / | A6@152 | / | A6@152
6 | 五层板11~13×M~N |  | / | A6@154 | / | A6@151
7 | 五层板12~13×C~E |  | / | A6@151 | / | A6@153
8 | 六层板12~13×F~G |  | / | A6@152 | / | A6@151
9 | 六层板6~7×A~C |  | / | A6@153 | / | A6@155
10 | 九层板11~13×M~N |  | / | A6@151 | / | A6@154
备注 | 1．检测结果中钢筋间距数据标“▲ ”表示检测值与设计值偏差大于±10mm； 2．表中“/”表示未检测项目，箍筋间距的检测结果为箍筋间距的平均值，单位为mm。
注：1、未经本公司书面批准，不得复制（全文复制除外）检测报告。 2、本公司地址：广州市黄埔区斗塘路8号综合楼505-2。电话：（020）82452684 3、报告无资质认定标志CMA以及无检验检测专用章无效。
编写： |  |  | 审核： |  | 签发：
第 1 页 共 2 页
云 启 勘 测 设 计 有 限 公 司 结构（梁）钢筋配置检测报告
工程名称： | 广州市越秀区豪贤路138号局部安全性鉴定
委托单位： | 广州申晋技术开发有限公司 |  |  |  | 检测单位：（检验检测专用章）
检测依据： | GB 50204-2015，JGJ/T 152-2019及设计要求 |  |  |  | 检测日期： 2024/4/3
报告编号： | YQKC-2023-JCCCPZ051 |  |  |  | 报告日期： 2024/4/19
样品编号 | 检测工程 部位 | 钢筋 类型 | 平行数字轴纵筋配置 |  | 平行字母轴钢筋配置
|  |  | 设计值 | 检测值 | 设计值 | 检测值
11 | 九层板2~3×A~C |  | / | A6@153 | / | A6@154
12 | 九层板6~7×A~C |  | / | A6@151 | / | A6@151
13 | 以下空白
14
15
16
17
18
19
20
备注 | 1．检测结果中钢筋间距数据标“▲ ”表示检测值与设计值偏差大于±10mm； 2．表中“/”表示未检测项目，箍筋间距的检测结果为箍筋间距的平均值，单位为mm。
注：1、未经本公司书面批准，不得复制（全文复制除外）检测报告。 2、本公司地址：广州市黄埔区斗塘路8号综合楼505-2。电话：（020）82452684 3、报告无资质认定标志CMA以及无检验检测专用章无效。
编写： |  |  | 审核： |  | 签发：
第 2 页 共 2 页

## 混凝土芯样抗压
云启勘测设计有限公司
混凝土芯样抗压强度试验报告
报告编号：YQKC-2023-JCZX051 | [5 empty] | 委托单位: 广州申晋技术开发有限公司
工程名称：广州市越秀区豪贤路138号局部安全性鉴定
工程地址：广州市越秀区豪贤路138号
收样日期： | 2024-04-03 |  |  |  |  | 报告日期： | 2024-04-19
芯样编号 |  | 取样 位置 | 芯样轴位 | 芯样厚度 | 试 样 名 称 | 式样 状态 | 芯样尺寸 （mm） |  | 破坏荷载 （KN） | 抗压强度 （MPa）
[7 empty] | 直径 | 高度
YQKC23JC100 001 |  | 首层柱 | 7×1/B | / | 砼 芯 | 自然干燥 | 75.5 | 76 | 128 | 28.6
YQKC23JC100 002 |  | 二层柱 | 1/4×1/B | / | 砼 芯 | 自然干燥 | 75 | 75 | 112.7 | 25.5
YQKC23JC100 003 |  | 三层柱 | 7×D | / | 砼 芯 | 自然干燥 | 74.5 | 75 | 105.1 | 24.1
YQKC23JC100 004 |  | 四层柱 | 1/4×1/B | / | 砼 芯 | 自然干燥 | 74 | 75 | 104.5 | 24.3
YQKC23JC100 005 |  | 五层柱 | 7×D | / | 砼 芯 | 自然干燥 | 75 | 74 | 103.4 | 23.4
YQKC23JC100 006 |  | 六层柱 | 1/4×1/B | / | 砼 芯 | 自然干燥 | 76.5 | 75 | 102.5 | 22.3
YQKC23JC100 007 |  | 七层柱 | 7×D | / | 砼 芯 | 自然干燥 | 74.5 | 75 | 120.7 | 27.7
YQKC23JC100 008 |  | 八层柱 | 1/4×1/B | / | 砼 芯 | 自然干燥 | 74 | 76 | 108.4 | 25.2
YQKC23JC100 009 |  | 二层梁 | 1/4~7×D | / | 砼 芯 | 自然干燥 | 74 | 76 | 109.7 | 25.5
YQKC23JC100 010 |  | 三层梁 | 1/4×1/B~D | / | 砼 芯 | 自然干燥 | 76 | 74 | 101.2 | 22.3
说明 |  | 1、试验规程及评定依据 JGJ/T 384-2016 ； 2、对本报告有意见或疑问需在三天内提出，破坏样品只保留三天时间； 3、本中心按来样检测，报告仅对来样负责； 4、未经本公司书面批准，不得复制检测报告，完整复制除外。
单位信息 |  | 地址：广州市黄埔区斗塘路8号综合楼505-2 联系电话:020-82452684
编写： |  |  |  | 审核： |  |  |  | 签发：
云启勘测设计有限公司
混凝土芯样抗压强度试验报告
报告编号：YQKC-2023-JCZX051 | [5 empty] | 委托单位: 广州申晋技术开发有限公司
工程名称：广州市越秀区豪贤路138号局部安全性鉴定
工程地址：广州市越秀区豪贤路138号
收样日期： | 2024-04-03 |  |  |  |  | 报告日期： | 2024-04-19
芯样编号 |  | 取样 位置 | 芯样轴位 | 芯样厚度 | 试 样 名 称 | 式样 状态 | 芯样尺寸 （mm） |  | 破坏荷载 （KN） | 抗压强度 （MPa）
[7 empty] | 直径 | 高度
YQKC23JC100 001 |  | 四层梁 | 1/4~7×D | / | 砼 芯 | 自然干燥 | 74.5 | 74 | 97.6 | 21.7
YQKC23JC100 002 |  | 五层梁 | 1/4×1/B~D | / | 砼 芯 | 自然干燥 | 76 | 76 | 116.3 | 25.7
YQKC23JC100 003 |  | 六层梁 | 1/4~7×D | / | 砼 芯 | 自然干燥 | 76.5 | 75 | 119.5 | 26
YQKC23JC100 004 |  | 七层梁 | 1/4×1/B~D | / | 砼 芯 | 自然干燥 | 75.5 | 76.5 | 115.5 | 25.8
YQKC23JC100 005 |  | 八层梁 | 1/4~7×D | / | 砼 芯 | 自然干燥 | 74.5 | 76 | 105.5 | 24.2
YQKC23JC100 006 |  | 九层梁 | 1/4×1/B~D | / | 砼 芯 | 自然干燥 | 76 | 76 | 102.1 | 22.5
说明 |  | 1、试验规程及评定依据 JGJ/T 384-2016 ； 2、对本报告有意见或疑问需在三天内提出，破坏样品只保留三天时间； 3、本中心按来样检测，报告仅对来样负责； 4、未经本公司书面批准，不得复制检测报告，完整复制除外。
单位信息 |  | 地址：广州市黄埔区斗塘路8号综合楼505-2 联系电话:020-82452684
编写： |  |  |  | 审核： |  |  |  | 签发：